## Sheet4
职防楼四楼病区围帘订制技术要求
序号 | 项目名称 | 尺寸 | 技术参数 | 总付数 | 数量（米） | 单价限价（元/米） | 金额限价（元） | 单价报价（元/米） | 金额报价（元） | 备注
1 | 围帘布料 | 宽4.4*高2.5共30付、1.5*2.5共3付 | 1.成分：100%涤纶(聚酯纤维) 2.经密>17;纬密>24 3.平方克重>=185G 4.甲醛含量<=75mg/kg(检测报告) 5.PH值：4.0-8.5(检测报告) 6.耐皂洗色牢度：变色>=3.4；沾色>=3.4(检测报告) 7.水洗尺寸变化率：直向：-3.0 - +2.0；横向：-3.0 - +2.0 (检测报告) 8.弹子顶破强力>=250(检测报告) 9.符合阻燃GB/T17591-2006(检测报告) | 30付 | 619.8 | 30 | 18594 |  |  | 韩带和轨道单价内含加工费和安装
2 | 韩带 |  |  |  | 619.8 | 11 | 6817.8
3 | 品牌超静音轨道 |  | 1.材质：A级国际铝材 2，颜色：纯白 3.壁厚：1.0 - 1.2mm(+-0.5) 4.重量：0.38KG/M(+-0.5) 5.特性：电泳工艺：电泳漆膜具有涂层丰满，均匀，平整，光滑的优点。电泳漆膜的硬度，附着力，耐腐，冲击性能，渗透性能明显优于其他涂装工艺。内纳米条采用聚氯乙烯树脂(纳米材料)渗透性好，超强润滑度。 6.无声走珠：材质：封口；承重：5KG/个 7.安装码：材质：钢板；承重：80KG/个 |  | 309.9 | 31 | 9606.9
| 小计 | [5 empty] | 35018.7